## Sheet1
Nyckel | MedelförIndex | AntalförIndex | Förstaförmst_Lan | Förstaförmst_Vagnr | Förstaförmst_Rikt | Distans | Medelförpmsv4_AADT | Medelförpmsv4_TAADT | Förstaförtsd_1_SURVEY_DATE | Förstaförtsd_2_SURVEY_DATE | Förstaförtsd_3_SURVEY_DATE | Förstaförtsd_4_SURVEY_DATE | Medelförtsd_1_SPEED | Medelförtsd_2_SPEED | Medelförtsd_3_SPEED | Medelförtsd_4_SPEED | Medelförtsd_1_SCI_300 | tsd1_SCI_sub | Medelförtsd_1_D0000 | Medelförtsd_2_SCI_300 | tsd2_SCI_sub | Medelförtsd_2_D0000 | Medelförtsd_3_SCI_300 | tsd3_SCI_sub | Medelförtsd_3_D0000 | Medelförtsd_4_SCI_300 | tsd4_SCI_sub | Medelförtsd_4_D0000 | Medelförtsd_1_BELLS_TEMP | Medelförtsd_2_BELLS_TEMP | Medelförtsd_3_BELLS_TEMP | Medelförtsd_4_BELLS_TEMP | Medelförmst_Layer_1_thk | Medelförmst_Layer_2_thk | Medelförmst_Layer_3_thk | Medelförtsd_1_ACD_PERCENT_WP_CELLS_CRACKED | Medelförtsd_2_ACD_PERCENT_WP_CELLS_CRACKED | Medelförtsd_3_ACD_PERCENT_WP_CELLS_CRACKED | Medelförtsd_4_ACD_PERCENT_WP_CELLS_CRACKED | Medelförghum_max | Förstaförsoil_JG2 | Förstaförsoil_GJ2_tx | Medelförtsd_1_PCIP_14_DAYS | Medelförtsd_2_PCIP_14_DAYS | Medelförtsd_3_PCIP_14_DAYS | Medelförtsd_4_PCIP_14_DAYS | Medelförmst_ditch_depth_10 | Medelförstrain1_left_norm | Medelförstrain2_left_norm | Medelförstrain3_left_norm | Medelförstrain4_left_norm | Medelförstrain1_right_norm | Medelförstrain2_right_norm | Medelförstrain3_right_norm | Medelförstrain4_right_norm | Medelförtsd1_SCI300_norm | Medelförtsd2_SCI300_norm | Medelförtsd3_SCI300_norm | Medelförtsd4_SCI300_norm
5V4D77460 | 6158.5 | 2 | 5 | 4 | 1 | 1310 | 15140 | 2163 | 2022-08-25 | 2023-09-07 | 2024-05-02 | 2024-09-07 | 79.3 | 79 | 80.65 | 78.4 | 181.055 | 65.115 | -525.495 | 159.105 | 62.91 | -557.435 | 151.595 | 31.465 | -346.47 | 150.46 | 59.34 | -445.18 | 28.06619 | 24.76583 | 21.39651 | 29.09344 | 0.09622991 | 0.1916216 | 1.029369 | 0 | 0 | 0 | 0 | 82 | 40 | Glacial lera | 14.0437755 | 47.6282507 | 16.7182688 | 13.78524386 | 0.62 | 5063.902 | 5073.15 | 4831.757 | 5286.799 | 4871.209 | 4826.65 | 4907.646 | 4879.332 | 185.7152 | 164.6095 | 154.3925 | 154.0819
5V4D77600 | 6172.5 | 2 | 5 | 4 | 1 | 1450 | 15140 | 2163 | 2022-08-25 | 2023-09-07 | 2024-05-02 | 2024-09-07 | 79.3 | 78.8 | 80.2 | 78.5 | 149.58 | 44.045 | -401.745 | 120.2 | 54.295 | -439.165 | 115.995 | 27.15 | -308.33 | 106.755 | 43.115 | -317.57 | 27.76938 | 24.66196 | 21.30342 | 28.7955 | 0.109636 | 0.194356 | 1.071497 | 2.5 | 0 | 0 | 0 | 77.5 | 40 | Glacial lera | 14.0437755 | 47.6282507 | 16.7182688 | 13.78524386 | 0.535 | 4969.597 | 5063.975 | 4617.68 | 5227.135 | 4983.203 | 4884.886 | 5056.939 | 5007.783 | 150.0632 | 122.9021 | 114.6977 | 106.5431
5V4D79560 | 6368.5 | 2 | 5 | 4 | 1 | 3410 | 15140 | 2163 | 2022-08-25 | 2023-09-07 | 2024-05-02 | 2024-09-07 | 79.2 | 78.95 | 80.7 | 78.7 | 147.34 | 62.27 | -443.59 | 116.21 | 65.56 | -442.35 | 102.46 | 36.175 | -299.46 | 109.55 | 44.445 | -331.51 | 26.69225 | 24.04507 | 21.20157 | 27.73886 | 0.1650155 | 0.3055697 | 1.030436 | 0 | 0 | 0 | 0 | 61 | 40 | Glacial lera | 14.0437755 | 47.6282507 | 16.7182688 | 13.78524386 | 0.715 | 4961.215 | 4970.141 | 4730.895 | 5182.609 | 5006.836 | 5002.387 | 5075.994 | 4942.127 | 147.1742 | 116.1545 | 100.9123 | 110.9821
5V32D960 | 24733.5 | 2 | 5 | 32 | 1 | 6030 | 5017 | 572 | 2022-08-26 | 2023-09-07 | 2024-05-02 | 2024-09-08 | 81.65 | 81.4 | 82.1 | 81.05 | 161.48 | 106.58 | -615.065 | 163.075 | 104.68 | -612.52 | 170.235 | 104.74 | -633.045 | 138.355 | 73.855 | -501.335 | 20.46355 | 23.3938 | 22.80619 | 24.44888 | 0.20641 | 0.3168692 | 0.8264847 | 2.5 | 0 | 0 | 0 | 76 | 50 | Isälvssediment | 14.88649035 | 47.6282507 | 16.7182688 | 14.27592586 | 3.6 | 4964.25 | 4953.773 | 4976.809 | 4962.167 | 5040.027 | 5008.987 | 5100.208 | 5010.886 | 160.2182 | 162.7767 | 166.8217 | 138.1147
5V32D2820 | 24919.5 | 2 | 5 | 32 | 1 | 7900 | 5017 | 572 | 2022-08-26 | 2023-09-07 | 2024-05-02 | 2024-09-08 | 78.8 | 77.3 | 79.8 | 78.1 | 160.595 | 76.52 | -500.84 | 144.645 | 67.33 | -480.835 | 132.825 | 36.36 | -350.915 | 115.175 | 56.395 | -372.235 | 20.69047 | 23.97459 | 23.37122 | 24.69355 | 0.207542 | 0.3635932 | 0.7740574 | 2.5 | 0 | 0 | 0 | 48 | 888 | Berg | 14.88649035 | 47.6282507 | 16.7182688 | 14.27592586 | 1.025 | 4880.091 | 4852.022 | 4917.968 | 4870.285 | 5117.192 | 5056.487 | 5148.126 | 5146.964 | 156.8872 | 143.1888 | 128.91 | 111.674
5V32D5840 | 25221.5 | 2 | 5 | 32 | 1 | 10920 | 5430 | 568 | 2022-08-26 | 2023-09-07 | 2024-05-02 | 2024-09-08 | 70.95 | 69.95 | 68.95 | 69.15 | 171.695 | 52.095 | -460.695 | 131.04 | 43.225 | -413.29 | 144.27 | 24.41 | -358.895 | 130.625 | 46.035 | -380.94 | 20.94388 | 24.34735 | 23.51402 | 24.01672 | 0.1595837 | 0.3560483 | 0.7537355 | 0 | 0 | 0 | 0 | 58 | 95 | Sandig morän | 14.88649035 | 47.6282507 | 16.7182688 | 14.27592586 | 1.145 | 5037.827 | 5030.574 | 5057.009 | 5025.9 | 5011.331 | 4965.73 | 5045.25 | 5023.014 | 171.2982 | 131.9403 | 142.9604 | 130.0227
5V32D8260 | 25463.5 | 2 | 5 | 32 | 1 | 13360 | 6567 | 623 | 2022-08-26 | 2023-09-07 | 2024-05-02 | 2024-09-08 | 72.1 | 71.2 | 70.3 | 73.35 | 102.32 | 37.485 | -330.625 | 100.7 | 42.925 | -361.225 | 89.385 | 23.55 | -235.765 | 95.93 | 32.98 | -285.51 | 21.14177 | 23.80548 | 23.30211 | 26.23586 | 0.1577574 | 0.28542 | 0.7461217 | 2.5 | 2.5 | 0 | 0 | 4.5 | 50 | Isälvssediment | 14.88649035 | 47.6282507 | 16.7182688 | 14.27592586 | 0.38 | 5096.023 | 5011.137 | 5166.841 | 5110.091 | 4923.353 | 4909.928 | 4922.274 | 4937.857 | 103.8931 | 102.5222 | 90.79325 | 97.16182
5V32D10020 | 25639.5 | 2 | 5 | 32 | 1 | 15120 | 5995 | 607 | 2022-08-26 | 2023-09-07 | 2024-05-02 | 2024-09-08 | 79.2 | 78.75 | 79.6 | 78.9 | 87.94 | 50.135 | -340.875 | 72.57 | 38.445 | -305.44 | 55.45 | 16.1 | -188.735 | 68.95 | 40.255 | -261.045 | 21.05515 | 24.22521 | 23.72059 | 26.98052 | 0.1185222 | 0.2714028 | 1.164918 | 0 | 2.5 | 0 | 0 | 8 | 890 | Urberg | 14.88649035 | 47.6282507 | 16.7182688 | 14.27592586 | 0.52 | 5064.572 | 4972.479 | 5131.421 | 5089.817 | 4959.079 | 4967.067 | 4954.693 | 4955.477 | 88.67301 | 73.05275 | 55.99366 | 69.55935
5V32D14100 | 26047.5 | 2 | 5 | 32 | 1 | 19210 | 6706 | 650 | 2022-08-26 | 2023-09-07 | 2024-05-02 | 2024-09-08 | 79.45 | 80.2 | 79.45 | 79.4 | 175.34 | 74.185 | -548.77 | 168.125 | 75.78 | -573.61 | 141.065 | 43.45 | -385.305 | 143.04 | 65.655 | -454.07 | 21.45912 | 24.65314 | 21.90315 | 27.35022 | 0.1529365 | 0.3119021 | 0.9923568 | 0 | 0 | 2.5 | 0 | 3 | 50 | Isälvssediment | 14.88649035 | 47.6282507 | 16.7182688 | 14.27592586 | 0.985 | 5045.894 | 4900.982 | 5176.84 | 5059.861 | 4840.634 | 4974.255 | 4697.265 | 4850.381 | 180.9931 | 168.9929 | 149.6611 | 147.3934
5V32D15980 | 26235.5 | 2 | 5 | 32 | 1 | 21100 | 6706 | 650 | 2022-08-26 | 2023-09-07 | 2024-05-02 | 2024-09-08 | 77.45 | 77.2 | 75.65 | 77.25 | 169.45 | 51.13 | -466.625 | 155.23 | 62.835 | -524.45 | 143.855 | 35.39 | -388.425 | 143.315 | 53.14 | -412.31 | 21.19037 | 24.49727 | 22.35421 | 27.28927 | 0.1381506 | 0.3163188 | 0.978646 | 2.5 | 0 | 0 | 0 | 73.5 | 44 | Glacial grovlera | 14.88649035 | 47.6282507 | 16.7182688 | 14.27592586 | 0.825 | 5037.407 | 4917.513 | 5124.02 | 5070.687 | 4924.253 | 4979.009 | 4821.076 | 4972.673 | 171.8259 | 155.6784 | 149.0562 | 143.8123
5V50D2660 | 247.5 | 2 | 5 | 50 | 1 | 2480 | 4942 | 709 | 2022-08-25 | 2023-09-07 | 2024-05-02 | 2024-09-07 | 79.45 | 79 | 79.7 | 78.7 | 253.41 | 68.195 | -648.075 | 227.84 | 93.495 | -717.92 | 203.51 | 51.45 | -512.29 | 222.26 | 76.68 | -640.015 | 25.23916 | 24.30915 | 21.85257 | 26.70546 | 0.1699073 | 0.2740837 | 0.9353348 | 0 | 0 | 11.6 | 5 | 61 | 50 | Isälvssediment | 14.0437755 | 47.6282507 | 16.7182688 | 13.78524386 | 0.86 | 4979.788 | 5012.652 | 4832.399 | 5094.314 | 5009.577 | 4978.19 | 5071.306 | 4979.235 | 252.9283 | 228.8263 | 200.5974 | 223.2479
5V50D9780 | 959.5 | 2 | 5 | 50 | 1 | 9630 | 3906 | 674 | 2022-08-25 | 2023-09-07 | 2024-05-02 | 2024-09-07 | 79.1 | 78.5 | 79.4 | 78.3 | 176.66 | 64.57 | -504.23 | 167.275 | 83.955 | -571.65 | 134.055 | 38.025 | -365.08 | 149.785 | 67.81 | -473.415 | 25.52294 | 24.63063 | 20.99796 | 27.16396 | 0.1522038 | 0.2698968 | 0.6717632 | 0 | 0 | 2.5 | 0 | 64.5 | 28 | Postglacial finsand | 14.0437755 | 47.6282507 | 16.7182688 | 13.78524386 | 0.985 | 5072.598 | 4921.665 | 5048.97 | 5247.159 | 4912.426 | 5080.978 | 4821.86 | 4834.441 | 179.7467 | 164.5534 | 138.8301 | 154.7204
5V50D12620 | 1243.5 | 2 | 5 | 50 | 1 | 12470 | 3906 | 674 | 2022-08-25 | 2023-09-07 | 2024-05-02 | 2024-09-07 | 78.9 | 78.4 | 79.2 | 78.15 | 148.825 | 40.36 | -389.015 | 124.47 | 36.46 | -380.89 | 113.885 | 25.09 | -256.95 | 127.85 | 43.45 | -355.88 | 25.86794 | 24.81669 | 21.80752 | 27.61643 | 0.1222898 | 0.2394364 | 0.4774222 | 17.5 | 35 | 47.5 | 35 | 75 | 95 | Sandig morän | 14.0437755 | 47.6282507 | 16.7182688 | 13.78524386 | 1.155 | 4827.948 | 4828.386 | 4731.932 | 4923.525 | 5027.81 | 5036.803 | 5034.375 | 5012.252 | 147.9835 | 123.5419 | 113.1017 | 127.5723
5V131D5660 | 20503.5 | 2 | 5 | 131 | 1 | 5690 | 1125 | 84 | 2022-08-26 | 2023-09-07 | 2024-05-02 | 2024-09-08 | 80 | 69.85 | 80.05 | 77.85 | 180.145 | 39.365 | -480.265 | 177.805 | 50.135 | -438.58 | 193.455 | 41.165 | -408.585 | 168.15 | 44.685 | -414.13 | 21.36293 | 25.00344 | 25.0044 | 24.10608 | 0.1179208 | 0.5158443 | 0.8359367 | 0 | 0 | 0 | 0 | 93 | 100 | Morän | 10.67011855 | 52.7063171 | 17.26051323 | 10.40686477 | 1.53 | 5428.849 | 5303.723 | 5591.31 | 5391.513 | 4722.021 | 4725.118 | 4715.126 | 4725.82 | 190.211 | 187.5866 | 204.563 | 177.3657
5V131D7700 | 20707.5 | 2 | 5 | 131 | 1 | 7740 | 1125 | 84 | 2022-08-26 | 2023-09-07 | 2024-05-02 | 2024-09-08 | 75.85 | 66.7 | 74.25 | 74.25 | 198.235 | 54.435 | -537.48 | 212.42 | 62.63 | -595.055 | 222.605 | 50.555 | -582.76 | 195.87 | 70.87 | -574.265 | 20.96532 | 23.35302 | 23.21404 | 25.42413 | 0.1549723 | 0.2548135 | 0.47968 | 0 | 0 | 0 | 0 | 81 | 100 | Morän | 10.67011855 | 52.7063171 | 17.26051323 | 10.40686477 | 2.25 | 5169.322 | 5070.1 | 5380.766 | 5057.102 | 4886.323 | 4980.672 | 4685.522 | 4992.773 | 202.6307 | 213.2139 | 236.4868 | 195.9317
5V131D8560 | 20793.5 | 2 | 5 | 131 | 1 | 8610 | 1125 | 84 | 2022-08-26 | 2023-09-07 | 2024-05-02 | 2024-09-08 | 80.15 | 75.95 | 80 | 78.9 | 150.49 | 45.5 | -420.075 | 157.02 | 47.015 | -444.38 | 201.04 | 34.815 | -455.64 | 134.73 | 49.2 | -380.795 | 20.88715 | 22.87474 | 23.20942 | 24.46389 | 0.1488025 | 0.2570295 | 0.6904185 | 0 | 0 | 0 | 0 | 15 | 100 | Morän | 10.67011855 | 52.7063171 | 17.26051323 | 10.40686477 | 0.545 | 5083.345 | 5097.992 | 5216.315 | 4935.728 | 5134.399 | 5098.143 | 5217.994 | 5087.061 | 146.3491 | 153.9183 | 192.2776 | 132.3804
5V131D9020 | 20839.5 | 2 | 5 | 131 | 1 | 9070 | 1125 | 84 | 2022-08-26 | 2023-09-07 | 2024-05-02 | 2024-09-08 | 79.75 | 76.95 | 80.05 | 78.65 | 141.69 | 41.79 | -396.255 | 154.335 | 53.925 | -477.465 | 137.13 | 24.725 | -310.755 | 138.805 | 50.115 | -419.68 | 21.14322 | 24.68662 | 23.92479 | 25.54554 | 0.1363349 | 0.3226359 | 0.7413937 | 0 | 0 | 0 | 0 | 95.5 | 100 | Morän | 10.67011855 | 52.7063171 | 17.26051323 | 10.40686477 | 1.82 | 5048.248 | 4995.789 | 5251.173 | 4897.781 | 5005.063 | 5010.725 | 4963.304 | 5041.159 | 141.5518 | 154.005 | 138.1639 | 137.6609
5V131D11280 | 21065.5 | 2 | 5 | 131 | 1 | 11340 | 1172 | 73 | 2022-08-26 | 2023-09-07 | 2024-05-02 | 2024-09-08 | 71.55 | 78.55 | 68.35 | 69.8 | 169.17 | 70.36 | -509.615 | 154.42 | 69.98 | -514.175 | 170.13 | 50.865 | -464.405 | 140 | 61.655 | -466.92 | 20.71811 | 21.31069 | 20.82808 | 22.37581 | 0.159012 | 0.3629617 | 0.7068789 | 0 | 0 | 0 | 5 | 55 | 100 | Morän | 12.75582965 | 55.98463935 | 18.79888585 | 11.81936872 | 2.835 | 4759.682 | 4756.183 | 4865.671 | 4657.193 | 5549.344 | 5556.608 | 5493.323 | 5598.102 | 150.5717 | 137.2622 | 153.7735 | 123.4005
5V131D17340 | 21671.5 | 2 | 5 | 131 | 1 | 17420 | 1521 | 79 | 2022-08-26 | 2023-09-07 | 2024-05-02 | 2024-09-08 | 74.6 | 72.35 | 69.55 | 78.05 | 153.89 | 69.11 | -495.335 | 176.125 | 92.705 | -673.58 | 186.63 | 60.575 | -520.995 | 130.905 | 73.015 | -475.605 | 21.08457 | 24.8273 | 24.68411 | 25.92383 | 0.1363156 | 0.2703046 | 0.8366838 | 0 | 0 | 0 | 0 | 95.5 | 100 | Morän | 12.61412778 | 55.16585222 | 18.61625758 | 12.21567581 | 1.035 | 5012.717 | 4918.422 | 5120.886 | 4998.842 | 5021.785 | 5042.418 | 5025.481 | 4997.456 | 153.1989 | 174.63 | 185.6812 | 130.9235
5V741D28780 | 10919.5 | 2 | 5 | 741 | 2 | 6980 | 1161 | 81 | 2022-08-26 | 2023-09-07 | 2024-05-02 | 2024-09-08 | 72.5 | 68.95 | 69.05 | 70.05 | 232.375 | 79.83 | -627.2 | 225.375 | 56.565 | -582.515 | 245.595 | 33.74 | -519.445 | 187.56 | 62.425 | -508.725 | 21.54073 | 26.21344 | 23.47231 | 23.02467 | 0.08474393 | 0.2070598 | 0.7466245 | 0 | 0 | 0 | 0 | 81 | 28 | Postglacial finsand | 14.88649035 | 47.6282507 | 16.7182688 | 14.27592586 | 0.98 | 5093.106 | 5086.356 | 5043.757 | 5149.205 | 4905.603 | 4874.118 | 4970.763 | 4871.928 | 236.806 | 231.1147 | 247.1456 | 192.3255
5V741D23540 | 10395.5 | 2 | 5 | 741 | 2 | 12240 | 693 | 55 | 2022-08-26 | 2023-09-07 | 2024-05-02 | 2024-09-08 | 73.95 | 67.7 | 69.25 | 66.2 | 255.555 | 82.39 | -669.815 | 199.465 | 74.875 | -601.43 | 190.1 | 52.32 | -483.995 | 176.995 | 75.79 | -530.33 | 20.60821 | 20.90904 | 17.268 | 21.22205 | 0.133139 | 0.2734472 | 0.8240661 | 0 | 0 | 0 | 0 | 84 | 95 | Sandig morän | 14.88649035 | 47.6282507 | 16.7182688 | 14.27592586 | 1.85 | 4779.393 | 4742.157 | 4800.574 | 4795.448 | 5249.348 | 5241.988 | 5282.313 | 5223.742 | 242.8095 | 189.7837 | 179.3536 | 169.0888
5V741D20140 | 10055.5 | 2 | 5 | 741 | 2 | 15650 | 693 | 55 | 2022-08-26 | 2023-09-07 | 2024-05-02 | 2024-09-08 | 78.35 | 72.25 | 69.8 | 73.45 | 283.635 | 85.325 | -754.62 | 306.695 | 74.21 | -764.375 | 324.655 | 69.105 | -774.73 | 243.96 | 88.675 | -698.335 | 21.38131 | 26.22044 | 23.59436 | 22.908 | 0.093731985 | 0.230598187 | 0.6964879625 | 0 | 0 | 0 | 0 | 87 | 40 | Glacial lera | 14.88649035 | 47.6282507 | 16.7182688 | 14.27592586 | 0.875 | 5086.272 | 5116.11 | 5046.558 | 5096.147 | 4995.301 | 4960.954 | 5026.934 | 4998.015 | 283.9 | 309.0446 | 322.8717 | 244.0441
5V741D14500 | 9491.5 | 2 | 5 | 741 | 2 | 21310 | 418 | 34 | 2022-08-26 | 2023-09-07 | 2024-05-02 | 2024-09-08 | 71.15 | 63.3 | 73.9 | 72.3 | 257.825 | 58.17 | -630.605 | 235.53 | 48.075 | -600.49 | 288.395 | 27.885 | -605.21 | 202.545 | 69.02 | -534.045 | 20.18318 | 23.96016 | 21.85349 | 21.21162 | 0.1354149 | 0.5005792575 | 0.897946405 | 0 | 0 | 0 | 0 | 55 | 95 | Sandig morän | 14.88649035 | 47.6282507 | 16.7182688 | 14.27592586 | 2.195 | 4985.063 | 5034.485 | 4947.249 | 4973.456 | 5035.217 | 4896.139 | 5161.782 | 5047.73 | 255.4809 | 240.6514 | 279.0787 | 200.8848
5V741D11740 | 9215.5 | 2 | 5 | 741 | 2 | 24080 | 418 | 34 | 2022-08-26 | 2023-09-07 | 2024-05-02 | 2024-09-08 | 63.5 | 66.75 | 69.2 | 69.5 | 270.63 | 80.075 | -681.945 | 284.185 | 41.375 | -606.05 | 333.05 | 27.16 | -635.74 | 229.82 | 61.935 | -570.155 | 20.75286 | 25.28151 | 23.04579 | 23.10495 | 0.1398868 | 0.3708476 | 0.8826291 | 0 | 0 | 0 | 0 | 72.5 | 95 | Sandig morän | 14.88649035 | 47.6282507 | 16.7182688 | 14.27592586 | 1.23 | 4975.762 | 4995.119 | 4942.35 | 4989.818 | 4735.68 | 4668.362 | 4788.543 | 4750.136 | 285.2296 | 303.3649 | 346.9412 | 241.3449
5V741D10620 | 9103.5 | 2 | 5 | 741 | 2 | 25210 | 418 | 34 | 2022-08-26 | 2023-09-07 | 2024-05-02 | 2024-09-08 | 68.45 | 67.25 | 69 | 66.3 | 654.34 | 429.705 | -2348.045 | 606.83 | 373.315 | -2110.215 | 741.47 | 400.58 | -2389.095 | 636.18 | 364.89 | -2142.665 | 21.17168 | 25.61911 | 23.74355 | 23.46233 | 0.1342461 | 0.4234601 | 0.8711162 | 0 | 0 | 2.5 | 0 | 91 | 40 | Glacial lera | 14.88649035 | 47.6282507 | 16.7182688 | 14.27592586 | 1.075 | 4708.542 | 4729.542 | 4741.04 | 4655.046 | 5296.951 | 5299.163 | 5237.326 | 5354.363 | 615.6619 | 570.3041 | 706.4868 | 591.2243
5V741D10560 | 9097.5 | 2 | 5 | 741 | 2 | 25270 | 418 | 34 | 2022-08-26 | 2023-09-07 | 2024-05-02 | 2024-09-08 | 68.55 | 66.65 | 68.05 | 65 | 414.77 | 307.165 | -1618.73 | 396.445 | 280.69 | -1510.03 | 433.755 | 279.59 | -1565.145 | 389.505 | 263.955 | -1459.265 | 21.05616 | 24.9776 | 22.85724 | 23.30498 | 0.1644173 | 0.485275 | 0.857997 | 0 | 5 | 0 | 0 | 92.5 | 5 | Kärrtorv | 14.88649035 | 47.6282507 | 16.7182688 | 14.27592586 | 1.22 | 4980.69 | 4981.922 | 5055.545 | 4904.604 | 4897.172 | 4848.615 | 4931.062 | 4911.84 | 423.3969 | 408.6261 | 440.0259 | 396.5846
5V741D9940 | 9035.5 | 2 | 5 | 741 | 2 | 25890 | 418 | 34 | 2022-08-26 | 2023-09-07 | 2024-05-02 | 2024-09-08 | 72.4 | 66.5 | 69.1 | 71.9 | 240.075 | 156.615 | -855.55 | 197.55 | 135.165 | -754.875 | 237.085 | 136.45 | -824.9 | 231.795 | 139.34 | -843.175 | 21.17819 | 25.12744 | 23.28957 | 22.99348 | 0.1456326 | 0.3036633 | 0.8663754 | 0 | 0 | 0 | 0 | 86 | 40 | Glacial lera | 14.88649035 | 47.6282507 | 16.7182688 | 14.27592586 | 1.045 | 4810.4 | 4818.821 | 4748.548 | 4863.833 | 5130.162 | 5012.598 | 5136.627 | 5241.263 | 233.8578 | 197.1807 | 230.9041 | 221.102
5V741D8540 | 8895.5 | 2 | 5 | 741 | 2 | 27300 | 418 | 34 | 2022-08-26 | 2023-09-07 | 2024-05-02 | 2024-09-08 | 64.05 | 63.45 | 65.8 | 65.7 | 251.395 | 63.265 | -620.285 | 216.96 | 61.78 | -569.4 | 262.67 | 46.035 | -576.335 | 192.365 | 67.205 | -509.865 | 20.62011 | 23.12955 | 22.10547 | 20.89234 | 0.1930153 | 0.3621428 | 0.7466918 | 2.5 | 0 | 0 | 2.5 | 69 | 40 | Glacial lera | 14.88649035 | 47.6282507 | 16.7182688 | 14.27592586 | 1.13 | 4959.103 | 4901.126 | 5133.365 | 4842.819 | 4912.803 | 4945.865 | 4810.926 | 4981.618 | 256.6241 | 219.8481 | 272.6018 | 194.0284
5V741D8300 | 8871.5 | 2 | 5 | 741 | 2 | 27540 | 418 | 34 | 2022-08-26 | 2023-09-07 | 2024-05-02 | 2024-09-08 | 70.4 | 67.6 | 72.25 | 71.55 | 282.09 | 88.515 | -727.235 | 243.34 | 73.425 | -614.52 | 275.39 | 39.8 | -565.55 | 229.5 | 84.475 | -623.94 | 20.6443 | 22.6766 | 20.39677 | 20.6519 | 0.1317483 | 0.3836927625 | 0.7851061 | 0 | 2.5 | 0 | 0 | 80.5 | 40 | Glacial lera | 14.88649035 | 47.6282507 | 16.7182688 | 14.27592586 | 0.94 | 4929.106 | 4896.07 | 5001.995 | 4889.253 | 5451.835 | 5404.663 | 5461.097 | 5489.745 | 255.5772 | 223.2463 | 249.4379 | 206.0663
5V741D8260 | 8867.5 | 2 | 5 | 741 | 2 | 27580 | 418 | 34 | 2022-08-26 | 2023-09-07 | 2024-05-02 | 2024-09-08 | 67.65 | 64.8 | 69.8 | 69.3 | 211.2 | 46 | -486.15 | 186.465 | 28.99 | -402.02 | 211.245 | 22.365 | -378.03 | 164.985 | 38.995 | -359.575 | 20.50645 | 22.83581 | 21.22898 | 20.69459 | 0.1552717 | 0.3841612 | 0.8715307 | 0 | 0 | 0 | 0 | 66.5 | 95 | Sandig morän | 14.88649035 | 47.6282507 | 16.7182688 | 14.27592586 | 0.985 | 4844.145 | 4852.234 | 4903.646 | 4776.554 | 4903.84 | 4907.906 | 4946.765 | 4856.849 | 215.0182 | 189.4665 | 213.2803 | 169.5903
5V741D8100 | 8851.5 | 2 | 5 | 741 | 2 | 27740 | 418 | 34 | 2022-08-26 | 2023-09-07 | 2024-05-02 | 2024-09-08 | 66.4 | 67.6 | 69.8 | 71.5 | 428.685 | 102.89 | -997.855 | 400.96 | 74.565 | -864.215 | 448.515 | 63.975 | -930.22 | 346.995 | 94.17 | -865.52 | 21.56408 | 25.14921 | 23.45632 | 23.29074 | 0.1425676 | 0.3376566 | 0.8349837 | 0 | 0 | 0 | 0 | 72 | 40 | Glacial lera | 14.88649035 | 47.6282507 | 16.7182688 | 14.27592586 | 1.36 | 4902.597 | 4845.325 | 5033.652 | 4828.814 | 5210.306 | 5212.865 | 5176.563 | 5241.491 | 410.6508 | 383.7812 | 433.0032 | 329.9573
5V741D7500 | 8791.5 | 2 | 5 | 741 | 2 | 28340 | 418 | 34 | 2022-08-26 | 2023-09-07 | 2024-05-02 | 2024-09-08 | 67.25 | 66.6 | 67.3 | 69.55 | 224.3 | 87.225 | -617.705 | 211.1 | 65.745 | -571.815 | 203.945 | 45.075 | -486.6 | 189.215 | 74.735 | -570.95 | 20.91395 | 25.19994 | 23.52097 | 21.2561 | 0.1212273 | 0.2309051 | 0.733757 | 0 | 0 | 2.5 | 0 | 93 | 40 | Glacial lera | 14.88649035 | 47.6282507 | 16.7182688 | 14.27592586 | 0.535 | 4777.468 | 4809.872 | 4837.447 | 4685.084 | 5246.918 | 5117.606 | 5254.215 | 5368.932 | 213.6373 | 206.4755 | 193.8186 | 175.5138
5V741D6120 | 8653.5 | 2 | 5 | 741 | 2 | 29720 | 576 | 50 | 2022-08-26 | 2023-09-07 | 2024-05-02 | 2024-09-08 | 71.35 | 73.8 | 70.95 | 71.4 | 273.61 | 220.64 | -1118.625 | 307.145 | 206.17 | -1182.805 | 340.235 | 180.205 | -1138.5 | 223.57 | 168.315 | -918.84 | 21.58386 | 25.4087 | 23.17333 | 23.25947 | 0.1404051 | 0.3061551 | 0.660015 | 0 | 0 | 0 | 0 | 97 | 95 | Sandig morän | 14.88649035 | 47.6282507 | 16.7182688 | 14.27592586 | 0.575 | 5019.731 | 5024.059 | 5073.492 | 4961.641 | 5035.247 | 5047.539 | 5075.405 | 4982.796 | 272.3364 | 304.1886 | 334.9774 | 224.3721
5V741D5620 | 8603.5 | 2 | 5 | 741 | 2 | 30220 | 576 | 50 | 2022-08-26 | 2023-09-07 | 2024-05-02 | 2024-09-08 | 70.05 | 68.2 | 69.45 | 70.2 | 222.375 | 56.775 | -523.295 | 210.715 | 39.64 | -492.845 | 230.905 | 29.12 | -462.25 | 192.345 | 62.285 | -488.785 | 20.70269 | 23.97837 | 22.4894 | 21.34865 | 0.1061118 | 0.3314061 | 0.791589 | 0 | 0 | 0 | 0 | 95.5 | 5 | Kärrtorv | 14.88649035 | 47.6282507 | 16.7182688 | 14.27592586 | 1.575 | 4834.456 | 4812.706 | 4843.181 | 4847.482 | 5145.734 | 5129.108 | 5197.811 | 5110.282 | 215.9001 | 205.3045 | 221.766 | 188.1175
5V741D3680 | 8409.5 | 2 | 5 | 741 | 2 | 32170 | 576 | 50 | 2022-08-26 | 2023-09-07 | 2024-05-02 | 2024-09-08 | 75 | 69.75 | 72.95 | 74.55 | 194.71 | 36.07 | -400.92 | 178.785 | 23.045 | -309.295 | 177.98 | 25.93 | -302.35 | 147.66 | 38.04 | -324.345 | 21.94932 | 25.70051 | 22.92696 | 22.36731 | 0.09613869 | 0.2344738 | 0.8013816 | 0 | 0 | 0 | 0 | 56.5 | 890 | Urberg | 14.88649035 | 47.6282507 | 16.7182688 | 14.27592586 | 0.805 | 5077.763 | 5092.001 | 5161.247 | 4980.04 | 4958.504 | 4966.664 | 4952.857 | 4955.991 | 196.3216 | 179.9805 | 179.6839 | 148.9013
5V741D2580 | 8299.5 | 2 | 5 | 741 | 2 | 33270 | 576 | 50 | 2022-08-26 | 2023-09-07 | 2024-05-02 | 2024-09-08 | 67.15 | 68.7 | 69.6 | 71.7 | 182.175 | 59.85 | -483.055 | 153.48 | 49.77 | -452.185 | 154.59 | 35.37 | -360.395 | 140.01 | 56.66 | -399.12 | 21.12865 | 22.49383 | 20.20707 | 21.80565 | 0.1229873 | 0.2598432 | 0.7325493 | 0 | 0 | 0 | 0 | 53 | 40 | Glacial lera | 14.88649035 | 47.6282507 | 16.7182688 | 14.27592586 | 1.925 | 5197.236 | 5245.272 | 5284.208 | 5062.228 | 4958.603 | 4988.536 | 4970.84 | 4916.433 | 183.8165 | 153.8726 | 155.6656 | 142.6829
5V796D7100 | 7245.5 | 2 | 5 | 796 | 1 | 6480 | 5590 | 281 | 2022-08-25 | 2023-09-07 | 2024-05-02 | 2024-09-08 | 80.3 | 79.55 | 70.4 | 72.9 | 36.305 | 50.81 | -253.9 | 12.1 | 25.55 | -110.85 | 13.98 | 23.395 | -135.62 | 17.105 | 27.665 | -135.93 | 25.52632 | 22.42725 | 19.50088 | 21.35579 | 0.1405161 | 0.3689425 | 0.8962807 | 0 | 0 | 12.5 | 15 | 21 | 9 | Svämsediment, ler--silt | 14.0437755 | 47.6282507 | 16.7182688 | 14.27592586 | 1.015 | 5227.208 | 5212.956 | 5244.706 | 5223.961 | 5113.916 | 5087.524 | 5125.09 | 5129.134 | 35.48757 | 11.83144 | 13.62899 | 16.71172
5V796D7620 | 7297.5 | 2 | 5 | 796 | 1 | 7000 | 5590 | 281 | 2022-08-25 | 2023-09-07 | 2024-05-02 | 2024-09-08 | 79.85 | 75.95 | 69.85 | 73.05 | 34.845 | 77.285 | -355.705 | 21.95 | 44.755 | -195.425 | 21.2 | 35.49 | -177.5 | 30.41 | 40.965 | -210.62 | 27.64895 | 24.94578 | 22.07141 | 22.09747 | 0.1275995 | 0.2948115 | 0.9827889 | 0 | 2.5 | 0 | 0 | 25 | 95 | Sandig morän | 14.0437755 | 47.6282507 | 16.7182688 | 14.27592586 | 1.245 | 5158.097 | 5174.55 | 5144.569 | 5155.172 | 5005.679 | 4955.36 | 5051.308 | 5010.369 | 34.82241 | 22.18777 | 21.05968 | 30.34932
5V796D10740 | 7609.5 | 2 | 5 | 796 | 1 | 10130 | 4762 | 558 | 2022-08-25 | 2023-09-07 | 2024-05-02 | 2024-09-08 | 80.45 | 79.3 | 80.15 | 77.35 | 70.92 | 83.87 | -435.23 | 58.78 | 77.465 | -392.97 | 67.035 | 71.92 | -359.68 | 77.17 | 66.79 | -359.165 | 26.92561 | 25.71397 | 23.1815 | 22.92278 | 0.08834971 | 0.2228705 | 0.5153505 | 2.5 | 10 | 25 | 18.6 | 70 | 40 | Glacial lera | 14.0437755 | 47.6282507 | 16.7182688 | 14.27592586 | 1.31 | 5132.66 | 5234.528 | 5061.895 | 5101.557 | 4997.072 | 4870.295 | 5106.485 | 5014.437 | 71.03329 | 60.3426 | 65.59153 | 77.19677
5V796D13180 | 7853.5 | 2 | 5 | 796 | 1 | 12580 | 4762 | 558 | 2022-08-25 | 2023-09-07 | 2024-05-02 | 2024-09-08 | 78.05 | 65.25 | 77.7 | 73.3 | 46.62 | 76.54 | -361.725 | 34.45 | 52.06 | -257.365 | 52.37 | 44.815 | -240.325 | 50.655 | 45.62 | -247.545 | 27.0968 | 25.12113 | 22.31905 | 22.3233 | 0.118504 | 0.3540683 | 0.5730702 | 0 | 0 | 0 | 0 | 36 | 40 | Glacial lera | 14.0437755 | 47.6282507 | 16.7182688 | 14.27592586 | 1.115 | 5072.132 | 5094.219 | 5056.931 | 5065.245 | 5078.738 | 5064.971 | 5156.124 | 5015.119 | 45.87474 | 34.00127 | 50.73491 | 50.50713
5V987D3640 | 1703.5 | 2 | 5 | 987 | 1 | 570 | 399 | 40 | 2022-08-25 | 2023-09-07 | 2024-05-02 | 2024-09-07 | 57.6 | 58.45 | 61.3 | 61.05 | 277.525 | 54.15 | -619.305 | 263.725 | 67.38 | -696.715 | 271.125 | 21.425 | -505.995 | 246.61 | 53.635 | -533.14 | 26.34232 | 24.93464 | 21.11925 | 28.32351 | 0.1026909 | 0.3120955 | 0.8790273 | 0 | 0 | 0 | 0 | 3 | 50 | Isälvssediment | 14.0437755 | 47.6282507 | 16.7182688 | 13.78524386 | 2.095 | 4644.166 | 4807.036 | 4389.527 | 4735.935 | 4867.429 | 4888.829 | 4854.148 | 4859.31 | 284.2408 | 269.2583 | 278.6441 | 253.5088
5V1050D4600 | 2651.5 | 2 | 5 | 1050 | 1 | 1510 | 3562 | 285 | 2022-08-25 | 2023-09-07 | 2024-05-02 | 2024-09-07 | 69.5 | 73.95 | 71 | 68.05 | 238.545 | 47.995 | -553.06 | 202.005 | 51.9 | -563.635 | 193.835 | 31.405 | -439.94 | 194.455 | 52.725 | -467.845 | 27.44184 | 24.87549 | 22.58635 | 28.8764 | 0.09711677 | 0.2313391 | 0.6369593 | 0 | 0 | 0 | 0 | 65 | 17 | Postglacial lera | 14.0437755 | 47.6282507 | 16.7182688 | 13.78524386 | 2.015 | 4682.718 | 4767.982 | 4413.697 | 4866.475 | 5311.922 | 5389.611 | 5290.636 | 5255.518 | 223.5207 | 185.9175 | 182.548 | 184.154
5V1050D6120 | 2803.5 | 2 | 5 | 1050 | 1 | 3040 | 3284 | 268 | 2022-08-25 | 2023-09-07 | 2024-05-02 | 2024-09-07 | 72.75 | 78.9 | 79.85 | 78.3 | 313.16 | 43.925 | -688.765 | 307.615 | 90.845 | -845.505 | 300.25 | 38.72 | -637.8 | 287.6 | 65.77 | -701.795 | 28.09968 | 25.10054 | 22.15357 | 29.16106 | 0.1058908 | 0.2409255 | 0.6302464 | 0 | 0 | 30 | 17.5 | 56.5 | 24 | Postglacial silt | 14.0437755 | 47.6282507 | 16.7182688 | 13.78524386 | 0.975 | 4850.031 | 4902.821 | 4689.483 | 4957.788 | 5067.425 | 5136.732 | 4991.251 | 5074.294 | 308.9099 | 299.1967 | 300.7879 | 283.045
5V1050D13180 | 3509.5 | 2 | 5 | 1050 | 1 | 10120 | 2358 | 183 | 2022-08-25 | 2023-09-07 | 2024-05-02 | 2024-09-07 | 52.4 | 48.4 | 45.4 | 51.2 | 223.475 | 38.22 | -479.01 | 222.235 | 61.63 | -601.53 | 201.45 | 34.235 | -424.4 | 203.375 | 48.595 | -463.67 | 28.75641 | 24.77142 | 21.90962 | 28.93059 | 0.09651691 | 0.373485 | 0.872157 | 0 | 0 | 0 | 0 | 71.5 | 9794 | Lerig morän | 14.0437755 | 47.6282507 | 16.7182688 | 13.78524386 | 1.06 | 4732.09 | 4682.69 | 4526.25 | 4987.329 | 5107.773 | 5163.937 | 5087.458 | 5071.926 | 218.6834 | 214.9479 | 197.9868 | 200.4802
5V1050D15940 | 3785.5 | 2 | 5 | 1050 | 1 | 12890 | 2573 | 194 | 2022-08-25 | 2023-09-07 | 2024-05-02 | 2024-09-07 | 79.5 | 79 | 79.75 | 78.6 | 205.175 | 37.915 | -488.605 | 213.24 | 68.71 | -583.455 | 180.12 | 18.345 | -359.63 | 178.405 | 49.525 | -448.48 | 24.97705 | 24.35319 | 21.66008 | 24.92757 | 0.1021059484 | 0.2866788415 | 0.8290831465 | 2.5 | 0 | 0 | 0 | 59 | 50 | Isälvssediment | 14.0437755 | 47.6282507 | 16.7182688 | 13.78524386 | 1.355 | 4893.699 | 4893.839 | 4651.257 | 5136.002 | 4986.448 | 5070.269 | 4931.082 | 4957.991 | 205.7295 | 210.1383 | 182.6185 | 179.8621
5V1050D20120 | 4203.5 | 2 | 5 | 1050 | 1 | 17080 | 2826 | 193 | 2022-08-25 | 2023-09-07 | 2024-05-02 | 2024-09-07 | 80.2 | 79.6 | 68.2 | 79.15 | 194.355 | 35.17 | -387.055 | 192.675 | 36.755 | -480.98 | 180.265 | 19.105 | -335.855 | 185.51 | 38.575 | -378.31 | 28.37253 | 25.03874 | 21.90453 | 29.64213 | 0.1070347 | 0.2601644 | 0.7486195 | 0 | 0 | 0 | 0 | 34 | 50 | Isälvssediment | 14.0437755 | 47.6282507 | 16.7182688 | 13.78524386 | 1.19 | 4832.437 | 4874.034 | 4600.468 | 5022.807 | 5064.379 | 5029.129 | 5017.236 | 5146.774 | 191.8972 | 191.5569 | 179.701 | 179.9706
5V1050D24940 | 4685.5 | 2 | 5 | 1050 | 1 | 21920 | 2826 | 193 | 2022-08-25 | 2023-09-07 | 2024-05-02 | 2024-09-07 | 72.35 | 64.7 | 77.1 | 68.9 | 304.165 | 35.955 | -588.06 | 299.665 | 71.975 | -760.26 | 277.505 | 24.195 | -531.45 | 264.015 | 52.53 | -581.6 | 28.79772 | 25.08797 | 22.47451 | 29.99623 | 0.09815346 | 0.2372194 | 0.7134051 | 0 | 0 | 2.5 | 0 | 65.5 | 9794 | Lerig morän | 14.0437755 | 47.6282507 | 16.7182688 | 13.78524386 | 1.815 | 4867.663 | 4934.997 | 4603.466 | 5064.527 | 5116.067 | 5109.15 | 5118.523 | 5120.529 | 296.984 | 293.1106 | 270.9527 | 258.0256
6V32D74780 | 24517.5 | 2 | 6 | 32 | 1 | 3870 | 5017 | 572 | 2022-08-26 | 2023-09-07 | 2024-05-02 | 2024-09-08 | 68.3 | 64.65 | 65.15 | 66.35 | 202.405 | 51.89 | -494.815 | 180.76 | 43.75 | -482.865 | 183.185 | 29.055 | -382.57 | 181.515 | 50.74 | -447.75 | 21.12874 | 25.75689 | 25.17946 | 27.45465 | 0.1250455 | 0.2685215 | 0.7183501 | 22.5 | 40 | 47.5 | 52.5 | 52 | 200 | Fyllning | 14.88649035 | 47.6282507 | 16.7182688 | 14.27592586 | 2.035 | 5227.602 | 5199.325 | 5383.69 | 5099.79 | 5003.601 | 4998.969 | 5000.647 | 5011.188 | 202.2528 | 180.7979 | 183.1596 | 181.1031
6V131D100 | 22564.5 | 2 | 6 | 131 | 1 | 26380 | 2491 | 89 | 2022-08-26 | 2023-09-07 | 2024-05-02 | 2024-09-08 | 71.9 | 74.75 | 79.9 | 79.4 | 104.915 | 26.785 | -298.02 | 92.895 | 36.45 | -346.82 | 90.73 | 24.68 | -283.79 | 80.21 | 49.31 | -314.1 | 20.81179 | 21.85106 | 21.97064 | 23.56501 | 0.1874959 | 0.3299767 | 0.7071633 | 0 | 0 | 0 | 0 | 88.5 | 57 | Isälvssediment, grus | 12.63666 | 51.72507 | 17.43357 | 12.2269861 | 1.86 | 5168.294 | 5148.806 | 5249.724 | 5106.35 | 5187.749 | 5224.99 | 5222.309 | 5115.949 | 101.0001 | 88.72566 | 86.70317 | 78.39271
6V131D6320 | 23186.5 | 2 | 6 | 131 | 1 | 32610 | 4451 | 133 | 2022-08-26 | 2023-09-07 | 2024-05-02 | 2024-09-08 | 27.95 | 28.45 | 25.65 | 31.95 | 192.83 | 54.28 | -492.155 | 180.865 | 59.965 | -517.48 | 195.69 | 41.77 | -439.91 | 162.475 | 54.07 | -436.85 | 21.14143 | 24.44126 | 24.8937 | 24.97609 | 0.1657597 | 0.3552924 | 0.7227816 | 0 | 0 | 7.5 | 2.5 | 93.5 | 55 | Isälvssediment, sand | 12.67312402 | 48.035457 | 16.31192377 | 12.08899422 | 0.645 | 5109.213 | 4999.759 | 5226.035 | 5101.844 | 5242.32 | 5293.262 | 5202.085 | 5231.613 | 183.635 | 170.2848 | 187.9772 | 154.8685